## FO_DGOP_DSU_35
DIRECCIÓN GENERAL DE OBRA PÚBLICA | [5 empty] | Código: |  | FO-DGOP/DSU-35
DIRECCIÓN DE SUPERVISIÓN | [5 empty] | Versión: |  | 03
"INTENSIDADES DE LABORATORIO PARA MUESTREO DEL CONTRATISTA" | [5 empty] | Fecha: |  | 2025-04-30
Descripción | Cantidad |  | @ |  | Observaciones | Volumen a ejecutar |  | No. de pruebas
Control de temperatura en tendido de carpeta | 1 | prueba | 1 | viaje | $ * mt2 |  | viaje | 0
Estudio de calidad de mezcla asfáltica. Muestreo de mezcla asfáltica -contenido de cemento asfáltico. -granulometría. -temperatura. -elaboración de 3 pastillas. -estabilidad y flujo. -densidad de la mezcla asfáltica. -cálculo volumétrico -reporte. | 1 | estudio | 250 | mt3 | $ * mt2 |  | mt3 | 0
Pruebas de compactación y determinación de espesor en carpetas asfalticas | 3 | corazones | 700 | mt3 | $ * mt2 |  | mt3 | 0
Pruebas de permeabilidad en carpeta | 1 | estudio | 500 | mt3 | $ * mt2 |  | mt3 | 0
Monitores del cemento asfáltico | 1 | estudio | 27 | mt3 | $ * mt2 |  | mt3 | 0
Contenido de asfalto y granulometría de la mezcla asfáltica | 1 | estudio | 175 | mt3 | $ * mt2 |  | mt3 | 0
Calidad de riego de impregnación | 1 | estudio | 110 | mt3 | $ * mt2 |  | mt3 | 0
Calidas de emulsión para riego de sello | 1 | estudio | 110 | mt3 | $ * mt2 |  | mt3 | 0
Calidad para riego de liga | 1 | estudio | 110 | mt3 | $ * mt2 |  | mt3 | 0
Ensayes de tabique, tabicón o block | 10 | pzas | 10000 | pzas | 5 pzas para compresión y 5 para absorción |  | pzas | 0
Ensaye de adoquín | 20 | pzas | 50000 | pzas | 5 pzas para compresión y 5 para absorción y 10 para abrasión |  | pzas | 0
Acero de refuerzo
Ensaye de tensión | 1 | ensaye | 25 | ton | por cada diámetro |  | ton | 0
Ensaye de dobles | 1 | ensaye | 25 | ton | por cada diámetro |  | ton | 0
Soldadura de Arco Eléctrico
Edificaciones Grupo "A"
Medidores de dimensión (inspección visual) | 100 | % | total | soldaduras | Total soldaduras |  | soldaduras | 0
Líquidos penetrantes | 30 | % | total | soldaduras | Total soldaduras de filite |  | soldaduras | 0
Medidores de ultrasonido | 25 | % | total | soldaduras | Total de soldaduras de penetracion |  | soldaduras | 0
Empalmes Soldados(varillas) | 15 | % | total | soldaduras | sujetas a esfuerzos principales de tensión |  | soldaduras | 0
Edificaciones Grupo "B"
Medidores de dimensión (inspección visual) | 100 | % | total | soldaduras | de ranura o de filete |  | soldaduras | 0
Líquidos penetrantes | 15 | % | total | soldaduras | de ranura o de filete |  | soldaduras | 0
Medidores de ultrasonido | 10 | % | total | soldaduras | sujetas a esfuerzos principales de tensión |  | soldaduras | 0
Estudios de calidad (Sub-rasante, Sub-base, Base) | 1 | estudio | 600 | mt3 | por capa NO<0.50<1 |  | mt3 | 0
Peso volumétrico seco máximo (P.V.S.M.) (1. Proctor 2. Porter) | 1 | prueba | 200 | mt3 | por capa |  | mt3 | 0
Determinación del grado de compactación (masa volumétrica seca del lugar) (calas) | 2 | pruebas | 400 | mt2 | por capa de 20 cm de espesor área>400 mt2 |  | mt2 | 3
| 3 | pruebas |  |  | área < 400 mt2
| 1 | prueba | 40 | ml | en cepas de espesor de 20 cm |  | ml | 0
Concreto hidráulico
Prueba de compresión | 1 | muestra de 4 cilindros | 20 | mt3 | N-28 (1-7 días, 1-14 días y 2-28 días) R-14 ( 1-3 días, 1-7días y 2-14 días) RR-3 (1-24hr, 1-48hr y 2-72hr) |  | mt3 | 0
| 1 |  | 3 | entregas |  |  | entregas | 0
Prueba a la flexión | 1 | muestra de 3 vigas | 60 | mt3 | N-28 (1-7 días, y 2-28 días) R-14 ( 1-3 días y 2-14 días) RR-3 (1-24hr y 2-72hr) |  | mt3 | 0
| 1 |  | 1 | día de colocación |  |  | día de colocación | 0
NOTA:
El contratista deberá de realizar las pruebas de laboratorio necesarias para el control de la obra, las cuales deberán ser realizadas por un laboratorio veficador, con apego a la lista publicada de laboratorio verificadores autorizados por la Dirección de Obra Pública conforme a las intensidades establecidas debiendo presentar los reportes originales de las misma en las estimaciones de obra parza avalar el pago del concepto.
Note on H6: Atención: Cuantificar la volumetría a realizar en obra para calcular el número de ensayes de laboratorio que correspondan.